## Sheet1
山东省重点新材料首批次应用示范指导目录（2023年版）
序号 | 产品名称 | 性能要求 | 应用领域
一 | 先进钢铁材料
1 | 汽车用先进钢 | （1）R1500HS：屈服强度≥350MPa,抗拉强度≥450MPa,延伸率≥20%。 （2）R1800HS：屈服强度≥400MPa,抗拉强度≥500MPa,延伸率≥10%。 （3）RE700L：屈服强度≥650MPa,抗拉强度≥700MPa,延伸率≥14%。 （4）RE700MC：屈服强度≥700MPa，抗拉强度≥750MPa，延伸率≥14%。 | 汽车
2 | 注射成型软磁材料 | （1）FeSi3：屈服强度≥300MPa，延伸率≥20%，密度≥7.5g/cm3，μmax≥4000，Js≥1.3T，Hc≤100A/m。 （2）Fe-Co：屈服强度≥120MPa，延伸率≥10%，密度≥7.6g/cm3，μmax≥1000，Js≥1.5T，Hc≤200A/m。 （3）Fe-Ni：屈服强度≥130MPa，延伸率≥30%，密度≥7.6g/cm3，μmax≥12000，Js≥1.3T，Hc≤150A/m。 | 电子、汽车
3 | 超高强度焊接材料 | 抗拉强度Rm≥880MPa，屈服强度Rp0.2≥790MPa，冲击功（-40℃）>47AKv(J)。 | 工程机械、车辆、船舶、压力容器
4 | 不锈钢微丝 | 线径范围0.15～1.2mm，抗拉强度650～2100MPa，延伸率≤65%。 | 汽车、石油化工
5 | SA-508钢大锻件 | （1）SA-508-3钢:屈服强度≥345MPa（室温）、≥285MPa（350℃），抗拉强度552-725MPa（室温）、≥510MPa（350℃），伸长率≥18%（室温）、≥16%（350℃），断面收缩率≥38%；-20℃夏比 V 型缺口冲击吸收能量值：一组三个试样平均值≥41J，三个试样中只允许一个试样的吸收能量低于 41J 而不低于 34J。 （2）SA-508Gr.4N Cl.1钢：抗拉强度725～895MPa，屈服强度≥585MPa，延伸率≥18%，面缩率≥45%；-29°C夏比V型冲击吸收能量值：一组三个试样平均值≥48J，一个试样的最低值为41J，一组内只能有一个低于平均值。 | 能源电力装备
二 | 先进有色金属材料
6 | 高性能动力电池铝箔 | 厚度≤15μm，抗拉强度≥190MPa，延伸率≥3%。 | 新能源汽车
7 | 铝合金复合板带箔 | （1）铝合金复合板：O状态抗拉强度100～160MPa，屈服强度≥45MPa，延伸率≥20%。 （2）铝合金复合带：H14状态抗拉强度145～225MPa，屈服强度≥125MPa，延伸率≥2%。 （3）铝合金复合箔：H14状态抗拉强度180～230MPa，屈服强度≥160MPa，延伸率≥2%。 | 轨道交通
8 | 高强度、高导电率导电轨铝合金材料 | 抗拉强度220MPa～240MPa,规定塑性延伸强度190MPa以上，断后延伸率12%以上，电导率高于32.5Ms/M即56.03%IACS以上，电阻率指标要优于0.0307Ω.mm2/m，整体性能提升10%。 | 轨道交通
9 | 铸轧铝电池壳盖料3xxx系合金 | 抗拉强度≥140MPa，延伸率≥25%。 | 新能源汽车
10 | 新型高强韧耐疲劳6XXX铝合金型材 | T6状态：抗拉强度≥400MPa，屈服强度≥380MPa，延伸率≥12%，疲劳强度≥140MPa。 | 汽车
11 | 轻量化汽车零部件 | （1）轮胎悬挂、转向节等车辆承载用连接部件用高强度、无粗晶车用连接、支撑铝合金结构件棒材、型材：抗拉强度≥400MPa，屈服强度≥380MPa，伸长率≥12%，硬度≥110HBW，粗晶环≤0.5mm。 （2）发动机周围附件、结构件用铝合金型材： ①高性能铝合金:抗拉强度≥380MPa，屈服强度≥360MPa，伸长率≥12%，硬度≥100HBW，粗晶环≤1mm。 ②高强度、耐热、耐磨发动机活塞用铝合金型材：抗拉强度≥420MPa，屈服强度≥400MPa，伸长率≥5%，硬度≥135HBW。 ③耐长期热稳定铝合金型材：150℃长时间（1000h）工况环境下，铝合金型材屈服强度≥305MPa；205℃短时间（1h）工况环境下，铝合金型材屈服强度≥305MPa。 | 汽车
12 | 高频微波、高密度封装覆铜板、极薄铜箔 | （1）高频微波覆铜板：介电常数（DK）3.50±0.05（10GHz），高频损耗＜0.004（10GHz），玻璃化温度＞200℃，剥离强度＞0.8N/mm。 （2）高密度覆铜板：玻璃化温度＞250℃，平面膨胀系数＜28。 （3）极薄铜箔：厚度≤6μm，单位面积重量50～55g/m2，抗拉强度≥400kg/m2，延伸率≥3.0%，粗糙度：光面≤0.543μm，毛面≤3.0μm，抗高温氧化性：恒温（140℃/15min）无氧化变色。 （4）高频高速基板用压延铜箔：典型厚度及精度12±0.5μm，单位面积质量100～111g/m2，宽度及精度520±1.5mm ，抗拉强度（室温）≥460N/mm2，抗拉强度（180℃×30min）≤210N/mm2，延伸率（室温）≥0.7%，延伸率（180℃×30min）≥4%，空气中 200℃×60min无氧化，粗糙度M面（Rz）≤1.3μm，剥离强度≥0.7N/mm。 （5）超低轮廓度压延铜箔：板形≤10I，表面粗糙度 Rz≤0.9μm，抗剥离强度≥0.8N/mm，滑动弯曲性能≥15 万次，FCCL的 180°弯折试验≥5 次。 | 汽车、航天航空、电子信息
13 | HVLP电解铜箔 | 厚度12-35μm，单位面积重量107～305g/㎡，抗拉强度≥300MPa，延伸率≥5.0%，粗糙度Rz≤1.5μm，幅宽0～1400mm。 | 电子信息
14 | 高性能铜镍锡合金带箔材 | 抗拉强度≥1100MPa，延伸率≥3%，硬度≥350HV，导电率≥6%，表面粗糙度Ra≤0.1μm。 | 航空航天、电子信息
15 | 高强高弹 Cu-Ni-Co-Si系（C7035）引线框架合金 | 抗拉强度≥800MPa，延伸率≥5%，导电率≥45%IACS，硬度≥200MPa，表面粗糙度Ra≤0.1μm。 | 集成电路
16 | 高铁铬锆铜接触线及绞线 | Cr% 0.65～0.8，Zr% 0.15～0.2，Cu% 余量；强度≥600MPa，电导率≥80%IACS，软化温度≥550℃；接触线单根长度1500～2000m，重2000～2670Kg。 | 高速铁路
17 | 铜基钯涂层复合键合材料 | TS≥100回合，1.0mil 物理参数EL＞7cn，BL7%～14%。 | 集成电路
18 | 金基银钯合金复合材料 | 直径18μm，断裂力：BL＞4gf，延伸率5-10%；直径20μm，断裂力BL＞5gf，延伸率6-12%；直径23μm，断裂力BL＞8gf，延伸率8-15%；直径25μm，断裂力：BL＞9.0gf，延伸率9-16%。 | 集成电路、照明
19 | 高可靠性银合金线 | 线径18-42μm，断裂力BL＞3gf，延伸率EL≥6%,电性能20℃电阻率≥1.6μΩ·cm。 | 集成电路、照明
20 | 三元前驱体材料 | （1）偏比例622前驱体材料: Ni(60～70)mol%，Co(10～30)mol%，Mn(10-30)mol%，Na≤300ppm，S≤2000ppm，M.I.≤80ppb，粒径D50(3～14)μm，比表面积BET(3～12)m2/g，振实密度TD≥1.75g/cm3。 （2）单颗粒622前驱体材料: Ni（60～65）mol%，Co（15～20）mol%，Mn（20～25）mol%, Na≤150ppm，S≤1100ppm，M.I.≤80ppb，粒径 D50（3.35～3.95）μm，比表面积 BET（15～25）m2/g，振实密度 TD≥1.1g/cm3。 | 新能源汽车
21 | 超高纯金属电积板 | （1）超高纯镍、钴电积板：化学纯度≥99.9999%，气体元素C、N、H、S、O 含量≤5ppm。 （2）超高纯铜电解板：化学纯度≥99.99999%，气体元素 C、N、H、S、O 含量≤5ppm。 | 集成电路、新能源、航空航天
22 | 海洋工程用特种焊接材料 | 熔敷金属抗拉强度＞600MPa，屈服强度＞480MPa，冲击功（-50℃）≥95J，延伸率≥22%，熔敷金属相对腐蚀率≤8%。 | 海洋工程、船舶、工程机械
23 | 高温母合金材料 | 化学成分: C（0.04～0.19）%，Cr（15.40～16.3）%，Co（10.00～11.50）%，Mo（1.60～2.30）%，W（4.70～5.90）%，Al（2.80～3.30）%，Ti（4.20～5.00）%，Nb（0.10～0.30）%，B（0.06～0.1）%，Hf（0.20～0.40）%，Ni余量；气体含量：O₂≤15ppm，N₂≤20ppm，电子空位数Nv≤22.45；力学性能：900℃抗拉强度≥640MPa，伸长率≥8%，断面收缩率≥16%；(900℃、275MPa)条件下持久寿命≥100h；叶片铸件和成品叶片无裂纹、冷隔、对应性、线性和穿透性缺陷。 | 汽车、家电、航空航天、船舶
24 | AB5型高性能稀土储氢合金 | 40℃平衡放氢中压（H/M=0.5）0.01～0.07MPa，吸气量≥0.88，最大放电克容量≥320mAh/g，合金电极循环寿命≥300周，氧含量≤1000ppm。 | 新能源汽车
25 | 钛及钛合金薄板 | 抗拉强度≥930MPa，伸长率≥10%，冲击韧性AKU≥40J/cm2，断裂韧性KIC≥80MPa·m1/2。 | 航空航天
26 | TC4脊柱侧弯连杆用高性能钛合金丝材 | 抗拉强度980～1100MPa,屈服强度≥900MPa，延伸率≥15%，断面收缩率≥40%，在加载辊间距76mm、支撑辊间距228mm的试验条件下，动态四点弯曲疲劳最大载荷490N，循环周次过250万次。 | 医疗器械
27 | 高纯度半导体芯片、显示面板、太阳能面板用磁控溅射靶材 | 纯度≥4N5；Fe≤3ppm,K≤1ppm,C≤3ppm；平均粒径≤50μm。 | 新型显示、光伏、集成电路
28 | 高性能掺杂钨材料 | W含量≥99.95%，K含量15～80ppm，平均晶粒尺寸≤10μm且均匀，边部和心部密度均匀，密度≥18.9g/cm3。 | 特殊照明、集成电路、工业装备
29 | 钨/钼坩埚 | 纯度≥3N7，O≤20ppm，C≤10ppm，Fe≤20ppm，Mg≤10ppm，Ca≤10ppm，Al≤5ppm，K≤10ppm，Si≤10ppm。钨坩埚烧结密度≥18.5g/cm3,钼坩埚烧结密度≥10g/cm3,旋压坩埚抗拉强度≥550MPa。 | 工业装备
30 | 特种有色晶种合金材料 | 磷吸收率≥95%，金相组织稳定在二级以上，使用过程绿色环保；TCB晶种合金，丝状，φ9.5mm，基体中含有高结构稳定性、高弥散性、高形核活性微纳米粒子，细化效果保温14小时以上不衰退。 | 新能源汽车、轨道交通、航空航天
31 | 电子盖带 | 剥离力20～80g，振幅20g，透明度90%，透光率85%，表面电阻10E9～10E11。 | 电子封装
三 | 先进化工材料
（一） | 特种橡胶及其他高分子材料
32 | 聚硼硅氧烷改性聚氨酯材料 | 密度0.4～0.5kg/m3，撕裂强度＞0.9MPa，拉伸强度＞1.4MPa，断裂伸长率＞180%，压缩强度＞140KPa。 | 工程机械
33 | 热塑性聚氨酯弹性体 | （1）热塑性聚氨酯弹性体：密度0.15～1.20g/cm3，硬度60～90A或30～40C，拉伸强度≥20MPa或1～2MPa。 （2）手机等移动终端保护套用高性能热塑性聚氨酯弹性体：产品硬度85A～98A，拉伸强度＞30MPa，撕裂强度＞90KN/m，透明性1mm，光亮试片雾度＜10%，耐水解性80℃/7天耐水解强度保留率＞70%，UVA测试耐黄变性能测试72h后dE＜5.0，析出性能70℃/1天无析出、25℃/14天无析出。 （3）智能穿戴用热塑性聚氨酯弹性体：产品硬度55A～65D，拉伸强度＞15MPa，伸长率＞250%，满足ROHS、REACH认证，医疗认证通过ISO10993细胞毒性和皮肤致敏性认证。 （4）医疗用热塑性聚氨酯弹性体：250-320nm吸光度≤0.08，浸出液与纯水PH差值≤1，还原性物质（KMnO4消耗量）≤1.0ml，蒸发残渣≤15 mg/L，重金属总量≤1.0μm/ml铅标准溶液。 | 电子、医疗卫生、建筑、工业装备、智能穿戴
34 | 微孔聚氨酯弹性体 | (1)微孔聚氨酯弹性体减振垫板：抗拉强度＞14MPa，拉断伸长率＞300%，静刚度(80±15%)kN/mm，动静刚度比＜1.35，压缩永久变形率＜5%，300万次疲劳试验静刚度变化率＜20%； (2)建筑用聚氨酯减振垫：静态模量0.03～0.25N/mm3，动态模量0.07～1.0 N/mm3，拉伸强度＞2.0 MPa，拉断伸长率＞400%，压缩永久变形率＜5%。 (3)工业装备用聚氨酯减振垫：静态承载力0.11～0.85N/mm2，固有频率＜15Hz，损耗因子＜0.10，压缩永久变形率＜5%。 | 轨道交通、工业装备
35 | 聚氨酯HP-RTM阻燃复合材料 | 快速熟化：模塑时间3～5min，熟化度≥94%（75-85℃模温），树脂脱模无粘模情况，制品无缺胶漏纤，TG＞110℃，湿热老化损失≤10%或老化后强度满足最低要求，阻燃等级达到V0（UL-94），氙灯照射500h，树脂无粉化现象。 | 汽车、轨道交通
36 | A2级（不燃型）聚氨酯泡沫保温材料 | 总热值≤3.0MJ/Kg，燃烧等级A2级，导热系数＜0.028W/mK，吸水率＜3%，尺寸稳定性＜2%。 | 建筑、工业
37 | TPU胶片 | 拉伸强度≥35MPa，断裂伸长率≥450%，撕裂强度≥50MJ/m³，密度0.95g/cm³，折射率≥1.45，黄色指数≤1.2。 | 航空航天、高速列车、汽车
38 | 新型无氯氟聚氨酯化学发泡剂 | 外观为无色至浅黄色透明液体，无机械杂质，密度1.1±0.1kg/cm3，pH 8～11，粘度（25℃下，MPa·s）≤500，凝点≤-15℃，无闪点，沸点前分解，与水混溶。 | 轨道交通、船舶、航空航天、节能环保
39 | PEEK工程塑料 | 250℃高温可长期工作，拉伸强度达到110MPa，弯曲强度达到180MPa，绝缘强度≥190KV/cm，热膨胀系数2.6～6.0，耐辐射，耐腐蚀，耐有机溶剂、自熄。 | 航空航天、汽车、电子电气、机械、能源
40 | 聚苯硫醚类（PPS）系列特种新材料产品 | 低氯级：氯含量≤1200ppm，拉伸强度≥70MPa，弯曲强度≥130MPa，弯曲模量≥3.2GPa。 注塑级：拉伸强度≥70MPa，弯曲强度≥130MPa，弯曲模量≥3.2GPa。 | 汽车、电子电器
41 | 聚芳醚砜 | （1）PPSU：拉伸强度≥70MPa，弯曲强度≥90MPa，弯曲模量≥2000MPa，悬臂梁冲击强度≥40KJ/m2，熔体流动速率10～50g/10min（365℃，5kg），透光率≥83%（4mm），低氯级氯元素≤1000ppm，阻燃性V-0。 （2）PSU：拉伸强度≥70MPa，弯曲强度≥100MPa，弯曲模量≥2300MPa，熔体流动速率3～30g/10min（343℃，2.16kg），透光率≥80%（4mm），阻燃性V-0。 （3）PESU：拉伸强度≥80MPa，弯曲强度≥100MPa，弯曲模量≥2500MPa，熔体流动速率5～50g/10min（380℃，2.16kg），透光率≥80%（4mm），阻燃性V-0。 | 医疗卫生、食品、建筑、汽车、航空航天、电子、石油化工、环保
42 | 烯烃增韧聚苯乙烯（EPO)树脂 | 发泡20倍时，10%的压缩强度≥0.341MPa，弯曲强度≥558MPa；发泡30倍时，10%的压缩强度≥0.157MPa，弯曲强度≥202MPa。 | 船舶、航空航天、包装
43 | 卤代丁基橡胶 | 生胶：门尼粘度28.0-35.0，挥发分≤0.5wt%，溴含量1.8～2.2wt%。 标准配方下：透气量≤50cm3/m2·d·0.1MPa，扯断强度≥5.5MPa，扯断伸长率≥400%，硫化时间T90:8.3±3.3min 。 | 轨道交通、核电、汽车、医疗
44 | 高性能吸附树脂 | 拉伸强度＞8MPa，撕裂强度＞10kN/m,伸长率＞200%，压缩永久变形＜20%，耐油体积变化率＜25%。 | 航空航天、汽车、高端装备
45 | 氯化聚氯乙烯树脂（CPVC） | 氯含量65-69%，表观密度0.5-0.7g/ml（挤出型）、0.55-0.73g/ml（模塑型），杂质粒子数≤30个，挥发物（包括水）≤0.40%，残余率≤150μg/g，拉伸强度≥50MPa，拉伸弹性模量≥2500MPa，缺口冲击强度≥8.0KJ/m2。 | 建筑、工业
46 | 有机硅密封胶 | （1）防雾车灯用有机硅密封胶：防雾车灯不起雾，可凝物含量≤500μg/g，挥发分≤2.5%，挤出性≥150mL/min，表干时间≤60min，23℃拉伸强度≥1.8MPa，拉断伸长率≥150%，23℃拉伸剪切强度≥0.8MPa，高温、高低温交变、湿冻交变≥0.6MPa，低温柔性无裂缝、分层级粘接破坏。 （2）汽车元器件有机硅密封胶：粘度（Pa·s）50～120，触变≥4，拉伸强度≥2.5MPa。 | 轨道交通、汽车、电子电器
47 | 尼龙及复合材料 | （1）透明尼龙：密度1.0～1.20 g/cm3，透光率≥85%。 （2）长碳链尼龙： ①长碳链尼龙1012：熔点180～195℃，密度1.0～1.03g/cm3 ； ②长碳链尼龙612/610：熔点205～235℃，密度1.04～1.08g/cm3。 （3）超低温尼龙复合材料：拉伸强度≥40MPa，弯曲强度≥40MPa，断裂伸长率≥50%，室温简支梁缺口冲击强度≥100kJ/m2，-55℃简支梁缺口冲击强度≥12kJ/m2 。 （4）长碳链尼龙复合材料： ①耐化学品尼龙管用料：-30℃简支梁缺口冲击强度≥10kJ/m2 ，邵氏硬度60～64D； ②阻燃长碳链尼龙：无卤无磷，断裂伸长率≥200%，阻燃等级V-2。 （5）PA6T：熔点290～325℃，密度1.1～1.17g/cm3。 | 电子电器、机械、汽车、光学仪器、轨道交通
48 | 聚四氟乙烯及零件和原型材 | （1）高纯聚四氟乙烯：拉伸强度≥22MPa，断裂伸长率≥250%，体积密度500±100g/l，中值粒径180±80μm。 （2）I 型——纯聚四氟乙烯（PTFE），II 型——含 15%石墨的聚四氟乙烯（PTFE），III型——含 15%玻璃纤维和 5%二硫化钼的聚四氟乙烯（PTFE），IV型——含 25%玻璃纤维的聚四氟乙烯（PTFE）； 1类——压缩模塑料和模塑板材，2类——柱状挤压型材（仅适用于 I 型），3 类——切削板材（仅适用于 I 型）。 I型1类的极限拉伸强度≥31MPa，伸长率≥300%；I型2类的极限拉伸强度≥21MPa，伸长率≥200%；I型3类的极限拉伸强度≥28MPa，伸长率≥250%；介电强度≥1000v/mil；II型1类的极限拉伸强度≥12MPa，伸长率≥125%；III型1类的极限拉伸强度≥21MPa，伸长率≥250%；IV型1类极限拉伸强度≥17MPa，伸长率≥225%。 测试方法：极限拉伸强度和伸长率试验方法，ASTM D4894；介电强度试验方法，ASTM D149。 | 航空航天
49 | 硅烷交联聚乙烯 | 熔融指数（190℃/5.00Kg）0.2～16g/10min，拉伸强度≥5.0MPa，断裂伸长率≥30%。 | 建筑、石化
50 | 可熔融加工交联聚乙烯 | 可无压成型，模量＞850MPa,缺口冲击＞50KJ/m2，落锤冲击（23℃，-40℃）＞27J/mm，-40～100℃使用，高温拉伸形变(200C,25min,0.17MPa载荷）＜10%，出色的耐腐蚀性，耐环境应力测试＞3000h。 | 航空航天、工程机械、海洋装备、石化
51 | 中压电缆用化学交联绝缘材料 | 拉伸强度≥22.0MPa，断裂伸长率≥535%，体积电阻率（20℃）≥1×1015Ω•m。 | 电子通信
52 | 高密度氧化聚乙烯材料 | 白色粉末，无铅，安全环保，熔滴点127～135℃，密度0.85～1.0g/cm3，分子量4500～6500，粘度11500～16500mPa·s。 | 建筑、造纸、印染、纺织、化工
53 | 医用包装材料 | （1）弹性体：熔体质量流动速度 36±10g/10min，断裂伸长率65±30%，拉伸强度8±2MPa，硬度（邵D）45±4。 （2）聚丙烯系列内盖料：熔体质量流动速度 8～13g/10min，断裂伸长率80±30%，拉伸强度20±2MPa，硬度（邵D）64±2，重金属＜百万分之一，细胞内毒性≤0.25EU/mL，致敏反应不得过Ⅰ度，皮内刺激无反应，无急性全身毒性反应。 （3）聚丙烯系列外盖料：熔体质量流动速度35±8g/10min，断裂伸长率75±30%，拉伸强度8±1.5MPa，硬度（邵D）45±4。 （4）聚丙烯系列医用船型接口料：熔体质量流动速度13～17g/10min，断裂伸长率100±50%，拉伸强度16～20MPa，硬度（邵D）61±2，重金属＜百万分之一，细胞毒性符合规定，致敏反应不得过Ⅰ度，皮内刺激无反应，无急性全身毒性反应。 （5）聚丙烯系列大输液软瓶料：熔体质量流动速度 8～13g/10min，断裂伸长率80±30%，拉伸强度20±2MPa，硬度（邵D）64±2，重金属＜百万分之一，细胞毒性符合规定，致敏反应不得过Ⅰ度，皮内刺激无反应，无急性全身毒性反应。 | 医疗包装
54 | 外科用填塞海绵 | PH值5.0-8.0，重金属总量≤20ppm，含水量≤6%，抗压强度≥3KPa，材料无菌。 | 医疗卫生
55 | 聚异丁烯 | （1）工业级中分子聚异丁烯：密度0.92g/cm3，粘均分子量35000-95000，挥发份（质量分数）≤0.3%，针入度（0.1mm）100-200，斯陶丁格指数22-52cm3/g，分子量分布≤5。 （2）食品级中分子聚异丁烯：密度0.92g/cm3，粘均分子量35000-95000，挥发份（质量分数）≤0.3%，异丁烯≤30mg/kg，铅≤3mg/kg，总砷≤3mg/kg，总汞≤0.5mg/kg，镉≤1mg/kg。 （3）低分子聚异丁烯：密度0.92g/cm3，数均分子量1000-2400，色度（APHA）≤45，闪点（开口杯）≥200℃，运动粘度（100℃）190-5300mm2/s。 | 化工、医疗卫生、建筑、电力、食品
56 | 反式丁戊橡胶 | 抗湿滑性提高60%以上，滚动阻力降低40%以上，耐磨性能提高10%以上，达到“双A”级轿车轮胎标准；轻型卡车轮胎滚动阻力降低至5.0kg/t以内；载重卡车轮胎滚动阻力降低至3.5kg/t以内；体育用品阻力圈的300%疲劳寿命提升至5万次；橡胶履带的服役寿命可延长至1500h以上。 | 汽车、工业装备、化工
57 | 聚碳酸酯 | （1）聚碳酸酯:工艺非光气法。 ①规格型号WY-106BR：熔融指数6.0±1.0，CIElab色系L值≥90.0、a值 ≤1.0、b值1.9±0.3，雾度≤0.8，透光性≥88，可见杂质≤5； ②规格型号：WY-111BR，熔融指数11.0±1.0，CIElab色系L值≥90.0、a值 ≤1.0、b值1.9±0.3，雾度≤0.8，透光性≥88，可见杂质≤5。 （2）硅共聚聚碳酸酯：‐50℃缺口冲击强度＞600J/m，-30℃缺口冲击强度＞750J/m，拉伸强度＞55MPa，热变形温度（1.8MPa）＞115℃，透光率＞65%，阻燃V1及以上。 （3）高耐热聚碳酸酯：维卡软化点（50N、120K/h）155～205℃，拉伸模量（1mm/min）≥2400MPa，缺口冲击强度（23℃、3mm）≥9KJ/m2，热变形温度（1.8MPa）138～170℃，透光率＞85%，线性膨胀系数（23～55℃）0.65×10-4/K。 （4）透明阻燃聚碳酸酯：氧指数≥32%，燃烧性能A级，烟密度D1.5≤100，D4.0≤200，燃烧后毒性气体浓度，满足TB/T 3237-2020，透光率≥88%，雾度≤0.8%。 （5）透明耐UV聚碳酸酯：热变形温度≥120℃，透光率≥88%，雾度≤0.8%，满足GB4599-2007汽车前照灯测试标准。 | 电子电器、汽车、轨道交通
58 | 聚碳酸酯复合材料 | 厚度范围0.5mm-1.5mm，公差≤±6％，宽度1250mm公差±2mm，直角偏差纵向≤1°、横向≤1°，对角线偏差MM±2mm，晶点＜0.1m㎡不做管控，0.1 m㎡-0.3m㎡30个，0.3 m㎡-0.5 m㎡15个，0.5m㎡-0.8 m㎡3个，0.8 m㎡-1 m㎡2个，＞1.0 m㎡不允许出现，黑点/杂质＜0.1m㎡不做管控，0.1m㎡-0.5m㎡8个0.5m㎡-0.38m㎡4个，＞1.0 m㎡不允许出现，凹凸点/气泡＞0.3 m㎡允许3个，＜0.3m㎡允许8个，刮伤/留痕0.5-2mm10个，2-5mm 5个，＞5mm 2个，透光度＞85％，其他外观无油印、无脏迹、无皱褶、无烫伤。 | 航空航天、轨道交通、电子信息、人工智能、汽车
59 | 聚甲基丙烯酸甲酯（PMMA) | 透过率≥92%，雾度≤0.4%，载荷热变形温度≥80℃，维卡软化点≥85℃。 | 汽车、新型显示、照明、建筑
60 | 水性环保材料 | （1）水性环保聚氨酯材料：尺寸＜2000nm,分子量2000～200000，模量0.5～25MPa，断裂伸长率200～1000%，VOCs＜0.5%，固含量30～60%。 （2）水性环保丙烯酸酯材料： ①丙烯酸酯共聚物乳液：尺寸＜1000nm, 分子量＞10000，VOCs＜0.5%； ②羟基丙烯酸分散体：羟值1.0-6.0，尺寸＜1000nm，分子量1000-100000，VOCs 0-8%。 （3）水性环保环氧树脂：尺寸＜1000nm, 分子量300-6000，VOCs 0-8%。 | 建筑、轨道交通、工程机械、纺织
61 | 常温固化型四氟乙烯系氟涂料树脂 | 透明、无机械杂质、均匀液体，密度（24±1℃）1.03～1.15g/cm3，粘度（24±1℃）300～1800mPa.s，不挥发物的质量分数≥50%，羟值（以干基计）mgKOH/g 50～70，酸值（以干基计）mgKOH/g 0～10，干树脂氟的质量分数≥26%。 | 建筑、机械、风电装备、光伏
62 | 高韧性聚酯树脂 | 拉伸强度≥42MPa，拉伸模量≥2000MPa，断裂延伸率≥14.75%，弯曲强度≥52MPa，热变形温度≥45℃，冲击强度≥13KJ/m。 | 建筑、家居
63 | 新型轻量化聚酯（PET）塑料土工格栅 | 抗拉强度≥80kN/m，耐候性-70℃～150℃，蠕变折减系数≤1.59，原料利用率100%。 | 高速铁路、公路、桥梁
64 | 全生物降解塑料PBAT | 密度（25℃）1.23±0.03g/m³，熔点110～145℃，熔体质量流动速率（MFR）M1±10%g/10min，含水率≤0.1%，羟基含量≤50mli/t，L值≥70、B值≤10，断裂拉伸强度≥15MPa，断裂拉伸应变≥500MPa，弯曲强度≥3MPa，弯曲模具≥30MPa，维卡软化点M2±2℃，灰分≤0.1%。 | 塑料制品、农业、医疗
65 | 喷涂速凝橡胶沥青防水涂料 | 固含量（A组分）64％，凝胶时间2s，实干时间2.0h，粘结强度（干燥基面）0.69MPa、粘结强度（潮湿基面）0.65MPa，拉伸强度1.55MPa，弹性恢复率96％，断裂伸长率在标准条件下1356%，经热、酸、碱、盐及紫外线处理后分别为1267%、1360%、1383%、1342%、1387%，低温柔性在标准条件下-20℃无裂纹，经热、酸、碱、盐及紫外线处理后-15℃无裂纹，耐热度120℃无流淌、滑动、滴落，不透水性0.3MPa、120min不透水。 | 建筑
66 | 喷涂聚脲弹性抗爆材料 | 拉伸强度≥45MPa，断裂伸长率≥60%，撕裂强度≥140N/mm，耐冲击性≥1.0kg﹒m，附着力≥10（钢），≥4（砼）MPa，耐磨性[750g/500r]≤30mg，耐酸、碱、盐168h，拉伸/撕裂强度保持率≥80%，耐老化（3000h），拉伸/撕裂强度保持率≥80%，抗爆性能①10mm涂层耐受10kgTNT爆炸冲击（双面涂覆300mmC40混凝土靶板，无坍塌，防二次破片率不小于80%）；②5mm相当于200mm的钢筋混凝土。 | 抗爆领域
67 | 抗冲改性剂MBS系列树脂 | 粒度（0.9mm标准筛通过率）≥97.0% ，挥发份≤1.5%，表观密度g/cm30.30-0.60，抗老化性能180℃/2h。 | 医药、包装
68 | 含有机硅核的双核结构小粒径MBS(D-MBS) | 树枝状聚合物包覆率不小于10%，胶乳粒径≤200nm，工程塑料熔指≥40g/10min，简支梁冲击强度≥100 KJ/M2，水分含量≤1%，表观密度0.4±0.1g/ml，气味等级≤2。 | 汽车、轨道交通
69 | 丙交酯乙交酯共聚物 | pH值5.0﹣7.0，水分≤1.0%，丙交酯≤1.5%，乙交酯≤0.5%，锡含量≤150ppm，遗留残渣≤0.2%，产品的重均分子量和微球粒径根据实际需求情况调整。 | 医药、医疗器械
70 | ᵋ-己内酯 | ᵋ-己内酯含量≥99.5%，酸值≤0.5mgKOH/g,水分含量≤0.1%。 | 化工、环保、医药、建筑
71 | 聚己内酯微球 | ᵋ-己内酯≤0.5%，6-羟基己酸≤0.3%，水分≤0.5%，遗留残渣≤0.1%，锡含量≤100ppm，产品的重均分子量和微球粒径可根据实际需求情况调整。 | 医药、医疗器械、可降解食品包装材料
72 | 中低分子量刚性抗盐聚丙烯酰胺 | 外观为白色粉末状颗粒，固含量≥88.0%，水解度25.0～30.0mol%，粘均分子量400～1600×106，粘度≥45mPa•s，过滤因子≤2.0，水不溶物≤0.2%，溶解速度≤2h，残余单体≤0.05%。 | 油田采油
73 | 橡胶补强碳材料 | 氮吸附比表面积200±10m2/g，STSA170±10m2/g，着色强度135±8%，吸油值130±8cm3/g 。 | 工程机械
74 | N-甲基咪唑 | 纯度≥99%，水分≤0.5%，色度≤10号。 | 医药
（二） | 电子化工新材料
75 | I-线光敏型聚酰亚胺绝缘材料 | （1）OLED 用正型绝缘材料：固化温度≤230℃，显影留膜率≥70%，锥度角20～40°，PCT 试验≥500hr（SiO2、Glass）； （2）晶圆级封装用负型绝缘材料：固化温度≤200℃，与铜附着力≥60MPa。 | 集成电路、新型显示
76 | 液晶显示用聚酰亚胺取向剂 | （1）摩擦取向型聚酰亚胺液晶取向剂：VHR≥97%,预倾角1.5～2.8°,RDC（mV）为100； （2）光取向型聚酰亚胺液晶取向剂：波长254nm,预倾角0～1°,RDC（mV）<300。 | 新型显示
77 | 半导体用正型光敏聚酰亚胺涂层胶 | 水性显影液显影,固化温度≤350℃,显影留膜率≥80%,PCT实验≥500h。 | 集成电路
78 | ArF光刻胶用脂环族环氧树脂 | 单项金属元素含量＜50ppb，环氧值1.95～2.15eq/100g，粘度≤30(25℃，MPa·s) ，APHA≤150。 | 集成电路、新型显示
79 | g/i线正性光刻胶用酚醛树脂 | 单项金属元素含量＜50ppb，游离单体＜1%，分子量范围2000～30000，dimer含量3～10%。 | 集成电路、新型显示
80 | 电子级酚醛环氧树脂 | （1）638S：色度＜0.5（G）,环氧当量174-178g/eq,水解氯＜200ppm,挥发份＜0.1%,满足RoHS,REACH认证要求。 （2）F48：色度＜0.5（G）,环氧当量174-178g/eq,水解氯＜200ppm,挥发份＜0.1%,软化点44-50℃。 | 电子电器、化工
81 | 光刻胶 | （1）电子束光刻胶：分辨率≤100nm，灵敏度≤500μC/cm2，单项金属离子≤50ppb，颗粒物（≥0.5μm）≤100个/ml。 （2）ArF光刻胶：线宽CD≤60nm,曝光剂量Dose≤50mJ/cm2,线宽粗糙度LWR≤8nm。 （3）金属剥离工艺用双层剥离胶：膜厚≤1μm，内切深度≤2μm，显影液溶解速率≤50nm/s（用2.38% TMAH做显影液），颗粒物（≥0.5μm）≤100个/ml。 （4）旋涂碳涂层：碳含量≥70%,单项金属离子≤50ppb,颗粒物（≥0.2μm）≤100个/ml。 | 半导体
82 | 三氟化硼（11B）气体 | 纯度99.999%，丰度达到99.9%。 | 半导体
83 | 超高纯化学试剂 | （1）电子级磷酸：金属离子＜500ppb。 （2）半导体级磷酸：金属离子＜500ppb，颗粒物（≥0.2μm）＜100个/ml。 （3）高纯双氧水、硫酸、氢氟酸：其中金属杂质含量（电子级）≤10ppb、颗粒物（≥0.5μm）≤100个/ml，金属杂质含量（半导体级）≤0.1ppb，颗粒物（≥0.2μm）≤100个/ml。 （4）芯片铜互连超高纯电镀液：金属杂质含量＜60ppb，颗粒物（≥0.2μm）＜100 个/ml。 （5）高纯电子级氨水：金属杂质含量＜100ppt，单项阴离子含量＜100ppb，颗粒（≥0.2µm）＜40个/mL。 （6）芯片铜互连超高纯电镀添加剂：金属杂质含量＜0.1ppm，颗粒物（≥0.2μm）＜100个/ml。 （7）蚀刻后清洗液：金属杂质含量＜100ppb，颗粒物（≥0.2μm）＜100个/ml。 （8）四乙氧基硅烷：纯度≥99.9999%，氯≤0.1ppb,钴≤0.1ppb，铁≤0.2ppb，锰≤0.1ppb，镍≤0.2ppb。 （9）高纯氢氟酸缓冲腐蚀液：金属杂质含量＜0.1ppb，单项阴离子含量＜100ppb，颗粒（≥0.2µm）＜200个/mL。 | 集成电路、新型显示
84 | 高性能有机发光显示材料 | 蓝光色度坐标达到CIEy＜0.05，1000cd/m2亮度下，效率＞8.5cd/A，寿命 LT97＞250h； 红光色度坐标达到CIEx＞0.68，5000cd/m2亮度下，效率＞60cd/A，寿命 LT97＞450h； 绿光色度坐标达到CIEy＞0.70，10000cd/m2亮度下，效率＞160cd/A，寿命 LT97＞400h。 | 新型显示
85 | 导电胶 | 电磁屏蔽导电胶：硬度(邵A)30～65，断裂伸长率100-200%，压缩率28～33%，体积电阻率0.001～0.1Ω.cm。 太阳能叠瓦电池导电胶：硬度(邵A)（60-100）±7，附着力≥2.0MPa，体积电阻率0.01～0.001Ω.cm，抗拉强度≥2MPa，断裂伸长率≥100%。 | 光伏、电子电器
86 | UV固化胶 | 粘度(mPa.s)1650-2750 (哈克粘度计,25℃，60s-1)，触变指数2.0-3.0(哈克粘度计,25℃，6s-1/60s-1)，荧光强度≥2500（荧光分光光度计）。 声学类：粘度1000-6000cps，硬度10-80D，剪切强度>4MPa。 屏显类：吸水率≤5%，粘度≤2000mPa.s，硬度≥20A。 | 电子电器
87 | 结构胶 | 粘接强度10-40Mpa,绝缘性≥106Ω。 | 电子通信
88 | TOPCon组件（585W） | 功率585W，TOPCon双面率80%+，PERC70%。 | 光伏
89 | 乙硅烷 | 纯度≥99.998%，杂质含量H2＜200ppmv、N2＜1ppmv、O2&Ar＜1ppmv、CO＜1ppmv、CH4＜1ppmv、CO2＜1ppmv、TotalChlorosilanes＜0.2ppmv、Higher Silanes＜50ppmv、SiH4＜200ppmv、Siloxanes＜5ppmv、H2O＜1ppmv。 | 电子电器、化工
90 | 高导热类球形单晶氧化铝 | D50＞25μm，氧化钠＜0.05%，氧化铁＜0.02%，氧化硅＜0.02% ，电导率＜60μs/cm，形貌呈类球形大单晶。 | 电子电器、机械、汽车、光学仪器、轨道交通
（三） | 膜材料
91 | 全氟离子膜交换膜 | 磺酸树脂质量交换容量0.99mmol/g～1.04mmol/g，厚度200μm，横向拉伸强度＞14MPa，纵向拉伸强度＞16MPa，耐撕裂＞20N。 | 化工
92 | 燃料电池全氟质子膜 | 质子传导率≥0.08S/cm，尺寸稳定性（溶胀率，各向）≤7%，复合膜厚度偏差≤±2μm，透氢电流密度≤2mA/cm2@0.4V。 | 新能源汽车
93 | 生物膜 | 材料厚度0.1mm～1.2mm，PH值6～8，脂肪含量≤1%，细菌内毒素＜0.5Eu/ml，灭菌程度达到无菌状态。 | 医疗卫生
94 | 锂离子电池隔膜 | （1）锂离子电池无纺布陶瓷隔膜：定量14～35g/m2，厚度18～25μm，纵向抗拉强度≥40MPa，吸液率≥150%，热收缩率≤0.5%（180℃，1h），孔隙率55%～85%，透气率＜100S/100cc。 （2）高容量动力锂离子电池隔膜：厚度公差（含涂层）±1.5μm,热收缩（150℃，1h）MD≤3.0%、TD≤2.0%，平均孔径≤0.2μm，孔隙率35～50%，穿刺强度≥30g/μm，拉伸强度MD≥150MPa、TD≥150MPa，吸液率≥100%，破膜温度≥180℃。 | 新能源汽车
95 | 耐电晕聚酰亚胺薄膜 | 密度kg/m3 1425±10，吸水率（受潮24h)%≤2.0，拉伸强度MPa纵、横≥165，断裂伸长率纵、横≥40，收缩率（200℃±2℃/h）％纵、横≤0.5，体积电阻率23±2℃Ω·m ≥1.0×1014，200±3℃ Ω·m≥1.0×1011，表面电阻率23±2℃Ω1.0×1014，200±3℃Ω ≥1.0×1014，相对介电常数23±2℃、50Hz 3.5±0.4，介质损耗因数50Hz、23±2℃%≤4.0×10-3，交流电气强度 V/μm≥235，拉伸弹性模量（MPa）纵、横≥2.5×10³。 | 轨道交通、微电子
96 | 高性能PVDF中空纤维膜 | 孔径≤0.1μm，纯水通量＞1200LMH，耐酸碱性能pH1～14，拉伸断裂强度＞8MPa。 | 水处理
97 | 纳滤膜 | （1）超低压WNF50纳滤膜：氯化钠截留率≤45%，硫酸镁截留率≥97%，水通量≥55L/m2·h，膜元件（8040标准型）产水量≥50m3/d。 （2）家用水软化WNF80纳滤膜：氯化钠截留率≤45%，氯化钙截留率≥90%，水通量≥65L/m2·h，膜元件（1812标准型）产水量≥140GPD。 （3）高脱盐HP200纳滤膜：氯化钠截留率85～95%，硫酸镁截留率≥98%，水通量≥40L/m2·h，膜元件（8040标准型）产水量≥38m3/d。 | 水处理
98 | RO-BW-LP工业高耐久性苦咸水反渗透膜 | 膜片氯化钠截留率≥99.5%，水通量≥50L/m2·h，膜元件（8040标准型）产水量≥40m3/d，氯化钠截留率≥99.5%。 | 水处理
99 | 均相电渗析膜 | 厚度40μm～200μm，膜面电阻≤6Ω·cm2，迁移数≥0.97，离子交换容量0.8mmol/g～2.0mmol/g，含水率15%～30%。 | 化工、环保、医药
100 | 双极膜 | 厚度150μm～300μm，水解离电压≤1.8V（电流密度为100A/㎡）。 | 化工、环保、医药
101 | PVDF高品质流体净化超微滤膜 | 能耗低，无二次污染，不添加化学物品，超高渗透通量高达5152L/m 2/h，分离效率＞99.93％，仅在重力驱动（≈1kPa）下获得。 | 环保
102 | 中空纤维超滤膜 | 产水通量为55～150l·㎡/h，过滤浊度≤0.1NTU，过滤污泥密度指数（SDI）≤2.5（测试条件：溶液浊度≤300NTU，运行压力0.1MPa, 25±1℃）。 | 环保
103 | 再生纤维素膜及制品 | 可降解，纤维素膜厚度15～50μm，定量20～70g/m2，纵向抗张强度＞30N/15mm，纵向伸长率＞10%。 | 食品、医药、印刷、纺织、电子
104 | 生物基纤维素肠衣 | 筒状纤维素膜折径从20mm-55mm，厚度对应折径从15—30μm，爆破强度＞9000，一米产品的重量1.5-4.5克。 | 食品、医药、农业
105 | 干膜抗蚀剂用聚酯薄膜 | 拉伸强度纵向≥210MPa，横向≥210MPa，断裂伸长率纵向≥100%、横向≥80%，热收缩率纵向≤2.5%、横向≤1.5%，雾度≤2.0%，透光率≥89%。 | 集成电路
106 | 高端透气膜 | 防护服用透气膜新材料：表面抗湿性≥3级，抗合成血液穿透≥5级，静水压≥2500mmH2O，透湿量≥3000g/(m2*d)，强力≥50N/50mm，过滤效率≥90%，静电衰减≤0.5s。 | 医疗卫生
107 | 高端光学级聚酯基膜 | 长度偏差0～50m，宽度偏差0～3mm，透光率≥85.0%，雾度≤5.0%，拉伸强度≥120MPa，断裂伸长率≥60%，润湿张力≥48mN/m。 | 新型显示、5G通讯、汽车、建筑
108 | 全息猫眼防伪用聚酯薄膜 | 拉伸强度：纵向≥180MPa、横向≥200MPa，断裂伸长率：纵向≥100%、横向≥90%，弹性模量：纵向≥4000MPa、横向≥4500MPa，热收缩率：纵向≤2.0%、横向≤0.5%，摩擦系数（内面/外面）≤0.65/0.55，雾度≤3.5%，光泽度≥120，润湿张力：电晕面≥48mN/m、涂布面≥40mN/m。 | 3D防伪
（四） | 其他先进化工材料
109 | 低VOC低气味高回弹聚合物多元醇 | 甲醛＜0.1ppm,乙醛＜0.8ppm，丙烯醛＜0.1ppm，丙烯腈＜0.3ppm，苯乙烯＜2ppm。 | 汽车
110 | 聚磷腈高效阻燃剂 | P含量≈6%，N含量≈13%，盐含量≤50ppm，140℃挥发分≤50ppm，分解温度≥350℃，PH值6.0-8.0。 | 集成电路
111 | 片状耐高温MCA阻燃剂 | 产品粒径在2～6μm之间，形貌为纳米片微球，主含量≥99.5%，热失重温度≥345℃，灰分≤0.2%，三聚氰胺残留≤0.3%，氰尿酸残留≤0.2%，制件外观光滑，表面无白点。 | 化工
112 | 高性能复合阻燃剂 | 外观白色或淡黄色粉末，105℃挥发分≤1.0%，PH值8.0-9.0，有机硅含量≥3%，与金属及非金属骨架材料粘合性好，应用于阻燃橡胶制品中酒精喷灯或丙烷燃烧30秒离火焰后有焰燃烧、无焰燃烧时间的算数平均值均≤3.0s。用于阻燃运输带中滚筒摩擦试验一个小时确保温度低于325℃，且无火星出现。 | 阻燃橡胶制品
113 | 聚硫醇材料 | 色度≤10，密度1.10-1.30，透光率≥98%，产品含量≥93%。 | 光学
114 | 最新一代高效阻聚剂-亚磷酸三（2,2,6,6-四甲基哌啶氮氧自由基）酯 | 含量≥96%，PH 7.03（1%水中悬浮液，20-25℃），灰分≤0.1%，相对密度1.08g/cm3，熔点≥125℃，挥发分≤0.5%。 | 石油化工
115 | 新型多功能受阻胺类尼龙助剂 | 含量≥99%，相对密度（水=1）1.18g/cm3，灰分≤0.1%，熔点272～278℃，挥发分≤1.9%，透光率425nm≥92%，500nm≥94%。 | 汽车、纺织、电子电器
116 | 新型双酚单丙烯酸酯类碳自由基捕捉剂 | 含量≥99%，灰分≤0.1%，熔点130～134℃，挥发分≤0.5%，透光率425nm≥96%，500nm≥98%。 | 石油化工
117 | 高分子防护排水异型片自粘土工布 | 膜片厚度 <0.8mm，拉伸强度≥40N/cm，拉断伸长率≥25％，抗压强度≥100KPa；膜片厚度0.8 mm～1.0 mm，拉伸强度≥56N/cm，拉断伸长率≥35％，抗压强度≥150KPa；膜片厚度≥1.0mm，拉伸强度≥72N/cm，拉断伸长率≥50％，抗压强度≥300KPa。排水截面积cm²≥30，热空气老化（80℃×168h）,拉伸强度保持率≥80%,拉断伸长率保持率≥80%。 耐碱性[饱和Ca（OH）₂溶液23℃×168h],拉伸强度保持率≥80%,拉断伸长率保持率≥80%。 | 建筑
118 | 抑菌材料 | （1）PBAT基抑菌材料：大肠杆菌、金黄色葡萄球菌、单核细胞增生李斯特菌、肠沙门氏菌肠亚种抑菌率＞99.9%，纵向拉伸强度＞20MPa，横向拉伸强度＞12MPa，纵向屈服应变＞300%，横向屈服应变＞400%。 （2）TPE抑菌材料：大肠杆菌、金黄色葡萄球菌、单核细胞增生李斯特菌、肠沙门氏菌肠亚种抑菌率＞99.9%。 （3）PE抑菌材料：大肠杆菌、金黄色葡萄球菌、单核细胞增生李斯特菌、肠沙门氏菌肠亚种抑菌率＞99.9%，纵向拉伸＞13MPa，横向拉伸＞14MPa，纵向拉长＞270%，横向拉长＞70%。 | 医用防护
119 | 聚氯乙烯(PVC)淋水片 | 维卡软化点≥78℃，拉伸强度横向≥40MPa、纵向≥42MPa，断裂伸长率横向≥160%、纵向≥150%，氧指数33%。 | 高端装备
120 | 高性能环保有机颜料 | 着色力为标准品的95～105%，水分含量%≤2.5，流动度φ/mm与标准品比±3，电导率us/cm ≤500，筛余物%≤5。 | 汽车、化工、包装、印刷
121 | 耐温抗压材料 | 密度1.3～1.45gm/cc，拉伸强度8～20MPa，抗温200～300℃，抗压≥300MPa。 | 汽车、机械、船舶
122 | 热力管道内壁防腐涂料 | 附着力≥7MPa，耐水煮（95℃，1000小时），耐油浴（150℃，1000h，导热油），耐高温高压釜（150℃，10MPa，介质去离子水，168h），涂层不起泡、不脱落、不开裂。 | 节能环保
123 | 海洋装备高性能环保防腐新材料 | 防污效果≥97%，防污年限8～10年，t（硫酸铜点滴）/s为280～300，T（耐盐雾）/h为1000-1200，不影响基材颜色，对环境无污染。 | 海洋装备
124 | 环氧锌基聚酯复合涂层钢护栏防腐材料 | 新护栏底粉：与基材结合力≥40MPa，中性盐雾试验≥1500h，-3.5V、23℃阴极剥离≥72h，湿热试验≥1000h，75℃自来水浸泡≥360h。 新护栏面粉：橡胶转轮法测试失重≤30mg，耐候性氙弧灯测试≥1200h，30%硫酸≥1440h，1%氢氧化钠≥240h，10%氯化钠≥720h。 | 交通、市政
125 | 环保高性能特种防护涂料 | 断裂伸长率≥350%，拉伸强度≥20MPa，撕裂强度≥65kN/m，不透水性(0.3Mpa/30min)不透水，耐磨性（750g/500r）/mg ≤4.2，附着力：混凝土基材≥3.2MPa、钢基材≥11.3MPa，耐阴极剥离[1.5v,(65±5)℃，48h]≤15mm。 | 汽车、化工、海洋工程、轨道交通、风电
126 | 密封材料 | （1）高性能耐温耐压密封材料：抗老化1000小时保持螺栓拧紧力，抗高温350～400℃，抵抗法兰压力＞400MPa (无压溃)，抗内压20MPa不冲出； （2）膨润型高密封材料：密度1.4～1.6gm/cc，拉伸强度8～25MPa，压缩率8～22%，回弹率≥35%。 | 汽车
127 | 高性能环保材料稳定剂 | （1）钡镉锌PVC钙锌稳定剂：白色或淡黄色粉末，金属质量分数5%～50%，润滑剂质量分数20%～55%，初熔点80～110℃，挥发分质量分数≤0.4%，无铅级别。 （2）新型分子筛PVC钙锌稳定剂：白色粉末，金属质量分数10%～35%，润滑剂质量分数30%～50%，初熔点80～110℃，挥发分质量分数≤0.4%，表观密度1.0～2.0g/ml，粒度（0.500mm标准筛过筛率）≥98%，无铅级别。 | 建筑、通信
128 | 水性环保功能助剂 | （1）异氰酸酯固化剂：NCO 16～22,官能度3.1～3.6，VOCs＜1%，有效成分≥99%，粘度≤8000mPa.s，水分散粒径80～500nm； （2）环氧固化剂：活泼氢当量131，VOCs＜0.5%； （3）增稠剂：粘度3000～38000cP，固含10～40%； （4）分散剂：分子量3000～20000，VOCs＜0.5%。 | 建筑、家居、轨道交通、纺织、化工
129 | 黄金纳米复合材料 | 载体比表面积900～1500m2/g，纳米金尺寸1～10nm，负载率0.1%～1%，材料使用温度30～60℃，葡萄糖的单程转化率≥95％，生成葡萄糖酸（盐）的选择性≥98%，单次反应时间≤6h，材料使用寿命为反复使用≥70次。 | 化工
130 | 环保植绒材料 | 游离甲醛含量≤75ppm，TVOC＜50μgC/g，拒水等级≥4，易去污等级≥4，抑菌率≥90%，防霉性能菌落数为0，抗静电性能＜2kV，阻燃性能B1级以上，烟密度等级≤50，氧指数≥28%，马丁代尔耐磨≥25000转。 | 建筑
131 | 亚微米级氢氧化铝 | 产品粒径D50在0.2～1μm之间，产品耐温高、电导率低、团聚少、形貌规整，在线缆料中应用流动性好，分散效果好，阻燃与力学性能优异。 | 电力、电子
132 | 除醛净味墙面漆 | 含有甲醛净化因子（氨基酸除醛因子），具有去除异味的功能，甲醛净化性能≥97.3%；甲醛净化效果持久性≥95%。 | 家居、建筑
133 | 双面锂电胶带 | 初粘力:粘性面0.3±0.15N/mm、非粘面＜0.05N/mm，85℃1h热压后粘结力:粘性面≥0.3N/mm、非粘面≥0.3N/mm，85℃4h泡电解液后粘结力:粘性面≥0.3N/mm、非粘面≥0.3N/mm。 | 消费电池
134 | LTG-碳膜剂 | 紫铜腐蚀速率≤0.001mdd，20#钢腐蚀速率≤0.001mdd，不锈钢腐蚀速率≤0.0005mdd，重金属离子含量≤1mg/L，氰化物、硫化物、氟化物、黄磷、丙烯晴、丙烯醛、六六六（丙体）、马拉硫磷、乐果、甲醛对硫磷、呋喃丹含量≤0mg/L，碱储备5.5ML-6.5ML之间，使水质常年保持PH值在9.5左右，一次添加维持系统防腐、防垢效果≥6年，循环水溶解氧≤9mg/L。 | 电力、制药、化工、家居
135 | 热敏材料 | 热敏成色剂类白色粉末，纯度99.5%，灰分＜0.1%，熔点＞183℃。 热敏显色剂类白色粉末，纯度＞99%，灰分＜0.1%。 | 热敏纸、医用、无损探伤
136 | 防伪间隔材料 | PH5～7，厚度0.05～0.3mm，灰分＜20%，纵横拉力比控制＜2N，伸缩率1.75%～2.75%，挺度纵横比＞1.2N，松厚度1.2～1.5㎝3/g，挺度＞30mn。 | 液晶显示、防伪
137 | 电解液添加剂 | 二氟草酸硼酸锂≥99.5%，水分≤500ppm，不溶物≤500ppm，游离酸≤200ppm，氯离子≤5ppm，硫酸根 ≤50ppm，硅酸根≤200ppm，Fe、K、Na、Ca、Mg≤5ppm。 | 汽车
138 | ASA高胶粉工程塑料助剂 | 密度0.3～0.5g/cm³,缺口冲击强度≥70J/m，拉伸强度≥40MPa，熔融指数≥8g/10min。 | 汽车、船舶、电子电器、建筑、医疗卫生
139 | 高强度工业用羟丙基甲基纤维素 | 水分＜5%，灰分＜5%，2%RVT粘度40000mPa·s～80000mPa·s（20℃），凝胶温度60℃～85℃,羟丙基含量6%～12%，甲氧基含量19%～30%。 | 建筑
140 | 医用干式胶片（热敏胶片） | 最大色密度≥2.8，最小色密度≤0.06，透光率≥65%，连续打印时粘纸率≤2%，生片色密度≤0.25，打印1.0密度黑时a值0～-3、b值＜-4。 | 医疗卫生
141 | PVC包覆板 | 湿涨率≤0.25% ，扛折强度≥18MPa，扛冲击强度≥1.4MPa，燃烧性能达到A级及以上，抗菌性能1级，甲醛释放量E1≤1.5mg/L,耐温度老化、无起泡、开裂、剥落、粉化等，耐挂划性≥1.5N。 | 建筑
142 | 点胶复合AMA | 相对电容率（50HZ，常态空气中）≤2.5，击穿电压（常态25#变压器油中，不弯折）≥6KV，粘结强度（常温）≥500KPa。 | 电力装备
143 | 高性能盖垫板 | （1）高性能背钻盖板、高性能酚醛盖板：剥离强度≥1N/cm,翘曲度≤1%,硬度≥88,厚度±8%； （2）MVC覆膜盖垫板：对角线要求≤2mm,翘曲度≤0.5%,CPK钻孔精度(3mil)≥1.66,钻孔无断针、无缠丝、无异常孔偏； （3）HPE覆膜盖垫板:厚度0.3±0.05mm、0.4±0.08mm、0.5±0.08mm，剥离强度≥1N/cm，附着力≥2B。 | 电子
四 | 先进无机非金属材料
144 | 氮化硅陶瓷材料 | （1）氮化硅陶瓷基板：最高热导率＞80W/m·k，密度＞3.2g/cm3，维氏硬度＞1500，抗弯强度＞500MPa，断裂韧性＞6MPa·m1/2。 （2）氮化硅微珠：粒径＜0.4mm，密度＞3.2g/cm3，维氏硬度＞1580，抗弯强度＞600MPa，断裂韧性＞7MPa·m1/2。 | 新能源汽车、轨道交通、新型显示、化工机械
145 | 高纯氮化硅陶瓷粉体 | α项含量≥90%，O含量≤0.5%，Fe含量≤50ppm，Al含量≤16ppm，粒径D50≤2μm。 | 新能源汽车、轨道交通、新型显示、化工机械
146 | 管式碳化硅纳米陶瓷过滤膜 | 产品尺寸Φ42.5*925mm，膜层孔径0.1μm，耐酸性≥99%，耐碱性≥99%，耐压强度0-4MPa，通量500-600L/(M2·h·bar)。 | 化工、食品、冶金
147 | 微孔陶瓷过滤膜 | 孔道直径1～100μm，显气孔率≥40%，熟坯抗折≥30MPa，通水量≥5T/Hm³，滤板耐水压0.3MPa不破裂，滤板的显气孔率≥32%，滤板的耐酸（碱）腐蚀质量损失率＜2%，滤板陶瓷膜层磨损值＜0.08 mm。 | 过滤
148 | 片式多层陶瓷电容器用介质材料 | （1）高容X7R和X7T瓷粉：介电常数≥2200，介电损耗≤2％，绝缘性能RC≥1000S，介质厚度 2～3μm 时产品的温度特性(-55℃～125℃)无偏压条件下满足±15%（X7R）、±33%（X7T），粒度分布D50:0.35～0.55μm，耐电压BDV≥50V/μm，满足0805X7R475或0805X7T106规格产品的使用要求； （2）高容X5R和X6S瓷粉：介电常数≥3000～4500，介电损耗≤3％，绝缘性能RC≥1000S，介质厚度2～3μm 时产品的温度特性(-55℃～85℃)无偏压条件下满足±15%、产品的温度特性(-55℃～105℃)无偏压条件下满足±22%，粒度分布D50：0.35～0.55μm，耐电压BDV≥50V/μm，满足0805X6S106或0805X5R226规格产品的使用要求； （3）高容值COG瓷粉：介电常数≥32，介电损耗≤0.1%，绝缘性能RC≥2000S，烧结后晶粒≤2μm，温度特性(-55℃～125℃)满足±30ppm/℃，烧结温度≤1180℃，满足0805COG103规格产品的使用要求； （4）射频高QCOG瓷粉：介电常数≤30，介电损耗≤0.1%，绝缘性能RC≥2000S，烧结后晶粒≤2μm，温度特性(-55℃～125℃)满足±30ppm/℃，烧结温度≤1050℃，产品0805COG5R0规格，1GHz下Q值≥220，ESR≤150mΩ； （5）基础粉（钛酸钡）：粉体粒径100±10nm；比表面积9.0～13.0m2/g；粒度分布 D10：0.05～0.10μm，D50：0.10～0.15μm，D90：0.25～0.45μm，c/a＞1.0095，Ba/Ti：0.995～1.005。 | 电子信息
149 | 电子产品用氧化锆陶瓷外壳材料 | 成品瓷片三点抗弯强度≥1200MPa，韧性≥8MPa·m1/2，维氏硬度≥1100，相对介电常数＜36。 | 电子信息
150 | 水处理用陶瓷平板膜 | 膜层孔径（100～120）nm，纯水通量≥600LMH（40KPa，25℃），抗折强度≥45MPa，腐蚀后抗折强度≥30MPa。 | 环保
151 | 锂电池隔膜涂布超细氧化铝粉体材料 | 物相a-Al2O3，比表面积4～7m2/g，扫描电镜观察颗粒分布均匀，无大颗粒，表面光滑无缺陷，粒度分布D10＞0.13μm，D50 0.6～0.8μm，D100＜6μm，杂质元素含量Fe＜100ppm，Cu＜10ppm，Cr＜10ppm。 | 新能源汽车
152 | 新能源汽车磁芯 | 初始磁导率μi≥6000H/m，功率损耗25℃时≤320kw、100℃时≤350kw，饱和磁通密度≥500T，居里温度≥195℃。 | 新能源汽车
153 | 高性能锰锌铁氧体材料 | 初始磁导率μi≥5000，宽温特性-40～80℃，磁导率变化≤20%，高直流叠加以T18*8*5磁环为测试依据，外加10mA偏置电流，磁导率不衰减,居里温度Tc≥165℃。 | 电子信息、医疗器械、汽车、智能家居、仪表仪器
154 | 高效电机用软磁复合材料 | 高强度、高饱磁通密度、高磁导率、低损耗：Pc≤100w/kg，（1KHZ,1T)，Bs≥1.55T（10000A/m），磁导率600，理化参数松装密度3.30，压缩性比（1100MPa）7.50g/cm3。 | 航空航天、机器人、智能电网、轨道交通、新能源汽车
155 | 宽频高磁导软磁材料 | 10KHz下的起始磁导率µi=7000±25%H/m，100KHz下的起始磁导率µi≥6200H/m，200KHz下的起始磁导率µi≥6300H/m，300KHz下的起始磁导率µi≥5500H/m，500KHz下的起始磁导率µi≥4400H/m，居里温度Tc≥155℃。 | 汽车、家用电器、照明、电子信息
156 | 钢化夹层玻璃 | 耐热性：加热到100℃后，超出边部或裂口13mm部分不能产生气泡或存在缺陷；耐湿性：在相对湿度94%RH-98%RH环境下，超出原始边15mm、切割边25mm、裂口10mm部分不能产生气泡或其他缺陷；耐辐照性：辐照时间100h后，前后可见光透比变化率≤3%；落球冲击剥离性能：钢球质量≥1000g、冲击高度≥3000mm，中间层不断裂、不暴露。 | 建筑
157 | 高性能抛光材料 | （1）CeO2＞99.5%，晶粒尺寸＜30nm，形貌类球形，抛光液D50 0.1～0.3μm、D100＜2μm,pH8～9。 （2）CeO2＞99.95%，晶核尺寸＜80nm,孔径＜80nm,pH5～6。 | 半导体
158 | 汽车尾气催化剂及相关材料 | 汽油车催化剂：涂覆偏差≤±5%，性能指标达到国VI标准； 稀土储氧材料：经1050℃，10%H2O水热老化6小时后，比表面积≥30m2/g，储氧量＞300μmol O2/g； 氧化铝材料：经1200℃水热老化10小时后，比表面积≥40m2/g。 柴油车催化剂：DOC涂覆偏差≤±5%，DPF、SCR 涂覆偏差≤±10%，性能指标达到国VI标准；SCR催化剂：新鲜状态，200℃下NOx转化率＞80%，650℃/10%H2O/空气中100小时老化后，230～480℃范围内NOx平均转化率＞80%。 堇青石蜂窝载体：TWC载体壁厚2.5～4.0mil，热膨胀系数≤0.5×10-6/℃，DOC、SCR载体壁厚 3.0～5.5mil，热膨胀系数≤0.5×10-6/℃，DPF、GPF 壁厚7～12mil，孔隙率 45～65%，热膨胀系数≤0.8×10-6/℃。 | 交通装备、节能环保
159 | 极细颗粒高纯石墨 | 骨料粒度＜4μm，抗压＞180MPa，抗折＞95MPa，灰分＜10ppm，体积密度＞1.8g/cm3，硬度＞85HS，电阻率＜19μΩ.m，热导率＜85W/mK。 | 电子信息
160 | 核级石墨及其密封材料 | （1）核级石墨：牌号SNG342、SNG623、SNG742、SNG722、SNG7420、SNG3420；未辐照性能要求：颗粒直径≤1.0mm（振动成型）、≤0.04mm（等静压），密度≥1.85g/cm3（振动成型）、≥1.78g/cm3（等静压），热导率≥135W/m·K，热膨胀系数≤4.5×10-6/K（振动成型）、≤4.0×10-6/K（等静压），各向同性度≤1.05（振动成型）、≤1.04（等静压），抗拉强度≥20MPa（振动成型）、≥25MPa（等静压），抗压强度≥65MPa（振动成型）、≥75MPa（等静压），硼当量含量≤0.9ppm，灰分≤80ppm。 （2）核级石墨密封材料：硫含量≤200ppm，氯含量≤30ppm，氟含量≤30ppm，灰分≤0.5%，拉伸强度≥4.5MPa，450℃热失重≤0.5%。 | 电力装备
161 | 纳米多孔硅材料 | 比表面积≥200㎡/g，孔径10-20nm，松装密度＜0.25g/cm³，抗菌率≥99.0%（大肠杆菌、金黄色葡萄球菌）。 | 环保
162 | 纳米级单晶薄膜 | (1)纳米级铌酸锂单晶薄膜:线性电光系数＞29.5，光学损耗＜2.5dB，折射率no＞2.28、ne＜2.21。 (2)纳米级钽酸锂单晶薄膜:机电耦合系数＞10%，谐振频率＞3.5GHz，阻抗比＞70dB，Q值＞3000。 | 电子信息
163 | 碳晶材料 | 承受50Hz、1750V/mm，历时1min耐压试验，无击穿、无闪络现象，额定电压220V，额定频率50Hz。 | 采暖
164 | 硫氧镁三聚氰胺纸饰面负氧离子生物质岩板 | 密度1.16g/cm³，燃烧热值PCS＜1.1，防火等级A1级，膨胀率0%，甲醛含量≤0.034mg/m3，抗冲击强度≥20KJ/m，静曲强度≥29.4MPa，含水率≤6.5%，表观密度1.29t/m3，表面耐划痕1.5N，表面耐污染腐蚀5级，表面耐龟裂5级，表面耐水蒸气5级，握螺钉力61N/mm，表面强度耐磨6000—8000转。 | 建筑
165 | 医疗抗菌板 | 放射性核素限量IRa≤1.0、Ir≤1.3，抗霉菌性能级≥1，抗菌活性（包括金黄色葡萄球菌、大肠杆菌、克雷伯氏菌、白色念珠菌等）≥2.0，阻燃级别A1。 | 建筑
166 | 白光超高显指用氮氧化物LED荧光粉 | 照明显色指数CRI≥97，R1-R15≥90。 | 照明
167 | 无机硅系阻燃材料 | 极限氧指数≥30%，添加后的阻燃纤维断裂强度≥4.5cN/dtex，断裂伸长率为27-33%，白度80以上，透湿量≥700g/h/㎡，防水压≥10000mm水柱，燃烧后无有毒有害气体产生。 | 建筑、纺织
168 | 高纯度元素级硫化锌晶体材料 | 纯度99.99%，粒径0.1～0.3μm，法向透过率≥85%（3～5µm、8～10.5µm，4mm厚度）。抗热冲击性能，窗口外表面温升速率60℃/s，最高升至500℃的条件下，不破裂，膜层不脱落。 | 航天、遥感、红外
169 | 六方氮化硼 | 含量≥98%，粒度50nm～300μm，总氧≤0.8%，氧化硼含量≤0.5%。 | 电子通信、化工
170 | 低损耗光纤 | （1）光纤:1550nm，衰减≤0.185dB/km，动态疲劳≥20，宏弯损耗≤0.1dB，50%抗拉强度≥4000MPa，剥离力平均值1.0-5.0N。 （2）光纤预制棒：纯硅芯芯层，芯包折射率差0.33%左右，弯曲度≤2mm/m，不圆度≤1%，芯包同心度≤0.35，外径不均≤2%。 | 电子通信
171 | 工业蓝宝石机械耐磨部件 | 密度3.98-4.1g/cm3，熔点2045℃，莫氏硬度9，热膨胀系数5.8×10-6/K，弹性模量340-380GPa，抗压强度2.1GPa，表面粗糙度Rz0.05，常温下不受酸碱腐蚀，在300℃下能被HF侵蚀。 | 工业装备
172 | 大功率CO2激光器用硒化锌晶体材料 | 尺寸≥1.5m，厚度≥20mm，红外波段透过率≥70%，吸收系数＜5×10-4。 | 电子信息
173 | 图像光导识别材料 | 准直单元尺寸6μm～70μm，垂直观测透过率≥45%，倾斜5°观测透过率≤5%，光绝缘波长范围200～3000nm，光绝缘效率≥99.5%，厚度：0.35mm。 | 电子信息
174 | 微米级二氧化硅消光剂 | 粒径（D50）1.7μm，比表面积150m2/100g，消光性能好，透明度高。 | 化工、建筑
175 | 纳米高岭土 | 电镜片层平均直径300～800nm，电镜片层平均厚度≤100nm，粒度分布<1μm，含量≥60%，白度≥50，pH 值 7.0～11.0，105℃挥发物≤1.5，45μm筛余量≤0.02，表观密度 0.6-1.0g/cm3，烧失量≤13-16%，吸油值30-55ml/100g，比表面积 B.E.T≥20m2/g，铅(Pb)≤1000ppm，六价铬[Cr(VI)]≤1000ppm，汞(Hg)≤1000ppm，镉(Cd)含量≤100ppm。 | 汽车、电器
176 | 高性能碳化硼陶瓷粉及制品 | （1）高性能碳化硼陶瓷粉：碳化硼≥95.2%，三氧化二硼≤0.5%，氧化铁≤0.2%，粒度D50 0.5μm±0.05μm。 （2）高性能碳化硼防弹陶瓷：密度≥2.46g/cm3，维氏硬度≥2800，弯曲强度≥400MPa，断裂韧性＞3.0MPa·m 1/2，弹性模量≥380GPa。 | 航空、安全防护
177 | 氮化硼承烧板 | 氮化硼含量＞99.5%，氧含量＜0.15%，密度1.5-1.6g/cm3。 | 氮化物陶瓷烧结
178 | 环保型高端汽车盘式刹车片用无铜NAO摩擦材料 | 不含有害材料石棉和重金属元素，常高温的摩擦等级为FE等级，落灰潘通变化值≤30，大惯量寿命≥3万公里，噪声≤5%。 | 汽车
179 | 高性能低噪音碳陶摩擦材料 | 碳陶材料占比30-40%，摩擦系数0.45-0.55，600℃衰退率<20%，寿命8万公里，3000HZ噪音次数<3%。 | 汽车
180 | 纳米级勃姆石 | 粒度≤0.2μm，纯度99.99～99.999%，比表面3～15m2/g，D50 0.2～0.6μm、D100<0.6μm，晶型呈四棱柱，表面规整，杂质含量Fe<100ppm、Cu<10ppm、Cr<10ppm，扫描电镜观察颗粒分布均匀，表面光滑无缺陷。 | 新能源汽车、电子信息
181 | 高端芯片制造用碳化硅陶瓷结构件 | 密度≥3.03g/cm3，弯曲强度≥260MPa(常温)，高温弯曲强度≥290MPa(1200℃)，导热系数≥30W／m.k（1200℃）。 | 半导体
182 | 5G射频器件专用高阻碳化硅衬底材料 | 晶型4H，直径100mm±0.5mm，主参考边取向<11-20>±5°，无划痕，微管密度＜0.5/cm2，最低电阻率＞1E10Ω·cm，厚度500μm±10μm，TTV(厚度变化量)＜10μm，Warp(翘曲度)＜40μm。 | 照明、电力电子、航天、核能
183 | 先进金刚石复合材料及制品 | 线径100μm≤Φ≤450μm，金刚石微粉（22-50）μm，含量＞98%，镀层硬度HM≥6（相当于维氏硬度714），拉断力50-300N，把持力模切次数≥800，延伸率≤1.5%。 | 矿产、化工
184 | 碳化硅陶瓷结构件 | 长度3500mm～5000mm，直径≥50mm，壁厚5-12mm，碳化硅含量≥87%，游离硅含量≤8%，抗弯强度（20℃）≥290MPa，1200℃≥350MPa。 | 工业装备
185 | 纳米氧化锡导电陶瓷 | 气孔率≤8%，体积密度≥6.4g/cm³，耐压强度≥230MPa，抗折强度≥35MPa，常温电阻率＜1Ω·cm(26℃)。 | 新型显示
186 | 高性能氮化铝粉体 | 氧含量＜0.8%，金属杂质含量＜500ppm，比表面2.0～3.5m2/g，粒度D50 1.0～2.5μm，原晶粒度200-2500nm，制品热导率≥220W/(m•K)。 | 电子信息
187 | 高纯氧化铝 | 产品纯度≥99.999%，主要杂质含量Fe≤2ppm、Na≤2ppm、Ga≤2ppm、Si≤2ppm、Ca≤1ppm，产品D50在0.1-0.8μm范围可控，正态分布。 | 电子通信
188 | 缜石板 | 湿涨率≤0.25%，扛折强度≥18MPa，扛冲击强度≥1.4MPa，燃烧性能达到A级及以上，抗菌性能1级，甲醛释放量E1≤1.5mg/L，耐挂划性≥1.5N。 | 建筑
189 | 新型光源镝灯用 高纯氧化镝 | 纯度＞99.99%，Fe2O3＜0.0005%、SiO2＜0.002%、CaO＜0.003%、Al2O3＜0.005%，粒径范围100-500nm，颜色为纯白色。 | 核电、电子
190 | 高温陶瓷色釉料 用高纯氧化镨 | 纯度＞99.99%，Fe2O3＜0.0005%、SiO2＜0.005%、CaO＜0.005%、Al2O3＜0.010%；Cl-＜0.005%，经1100℃灼烧后无损耗，颜色为黑色。 | 冶金工业
191 | 软磁复合材料（SMC） | 损耗Ps 130w/kg（1KHZ、1T条件下），饱和磁感应强度Bs 1.40T（1KHZ、1T条件下），横向断裂强度TRS 40MPa（1KHZ、1T条件下），产品密度d 7.5g/cm3（1KHZ、1T条件下）。 | 电力电子、航空航天、轨道交通、汽车
192 | 新型铈磁体 | 无Td、Dy重稀土前提下，铈含量占稀土总量＞20%,(BH)m(MGOe)+Hcj(kOe)＞55；其他情况下铈含量占稀土总量＞30%,(BH)m(MGOe)+Hcj(kOe)＞50。 | 节能环保、电子
193 | 氧化钕纳米材料 | 氧化钕的粒径D50 50nm，D90 100nm，氧化钕纯度＞99.95%，产品中SiO2＜0.005%、Fe2O3＜0.005%、Al2O3＜0.01%。 | 电子、航天航空
194 | 铈镨钕氧化物 | 铈20±0.5%、镨+钕80±0.5%，REO≥99.5%，其他稀土元素/RE≤0.10%，Fe、Al、Si、Ca≤0.04%。 | 磁性材料
195 | 3"-6"整流二极管芯片-GPP芯片 | 厚度（T）200-500μm，PIV100-1800V，正向压降VF<0.98V，单科良率> 99％，正向浪涌按规格区分，其中50mil产品>35A，反向浪涌按规格区分，其中50mil产品>4ma。 | 整流二极管、整流桥
196 | 可循环使用的阻燃复合材料路面器材 | 纵向拉伸强度800-1500MPa ，纵向拉伸弹性模量800-1500GPa，横向拉伸强度60-120MPa，横向拉伸弹性模量8-10GPa，纵向弯曲强度800-1500MPa，纵向弯曲弹性模量35-50GPa，横向弯曲强度100-200MPa，纵向弯曲弹性模量10-15GPa，冲击韧性KJ/m2，单向沿纤维≥10、垂直沿纤维150不断，巴柯尔硬度60-80，树脂含量20-30%，有焰燃烧时间平均≤3s、单件≤10s,无焰燃烧时间平均≤10s、单件≤30s，氧指数≥48%，抗静电性能上、下两个表面的表面电阻算术平均值≤3×108Ω。 | 矿井用临时道路，应急救援车辆通行
197 | 薄带连铸侧封板 | 硬度＞550HL，密度＞2.6g/cm3,抗弯强度＞80MPa，热导率＜25W/m.K。 | 冶金（薄带连铸）
198 | 活性生物骨 | 蛋白总量20%-35%，抗压强度大于0.5MPa，脱细胞镜下观察完整细胞数为0，材料无菌。 | 医疗卫生
199 | GYTS室外层绞式普通光缆 | 光学性能指标：成品后衰减1310nm≤0.35dB/km，衰减1550nm≤0.21dB/km。 机械性能指标：拉伸性能，短暂拉力1800N下光纤附加衰减不大于0.1dB和应变不大于0.6%，张力去除后，光纤无明显的残余附加衰减和应变；压扁性能，短期压力1500N，光纤无明显残余附加衰减，压扁后护套无目力可见裂纹；冲击性能，4.5J·m，≥5点，每点5次，光纤无明显残余附加衰减，冲击后护套无目力可见裂纹；反复弯曲性能，张力150N，20倍缆径，循环30次时，光纤无明显残余附加衰减，反复弯曲后护套无目力可见裂纹；扭转性能，张力150N，角度±90°，次数≥10次时，光纤无明显残余附加衰减，扭转后护套无目力可见裂纹；松套管弯折性能，松套管最小弯曲直径≤20mm，最好达到15mm及以下的性能。 环境性能指标：在-40℃～60℃温度循环下附加衰减不大于0.1dB/km。 | 5G通讯
五 | 高性能纤维及复合材料
200 | 通用型煤系沥青基碳纤维 | 拉伸强度≥600MPa，弹性模量≥30GPa，断裂伸长率1.5～2.0%，碳含量≥95%。 | 汽车、电子信息
201 | 中间相沥青基碳纤维 | 强度≥2790MPa，模量≥850.73GPa，导热率≥637.50W/(m*k)。 | 航天航空、电子信息、轨道交通、风电
202 | 干法腈纶碳纤维原丝 | 干法腈纶碳纤维原丝纤度0.8～1.2dtex，单丝强度>6.0cN/dtex，利用该原丝制备的碳纤维拉伸强度>3500MPa，体密度1.78±0.2g/cm3。 | 航空航天、轨道交通、体育用品、风电
203 | 高性能碳纤维预浸料 | 0°拉伸强度≥2500MPa，0°拉伸模量≥155GPa，CAI≥285MPa。 | 航空航天
204 | 翼型风帆系统用碳纤维复合材料半预浸料 | 树脂质量含量(33±3)%，预浸料单位面积质量(214±11)g/㎡，纤维面密度(150±8)g/㎡，挥发分含量≤1%，常温0°拉伸强度≥1350MPa，0°拉伸模量≥115GPa，90°拉伸强度≥20MPa，90°拉伸模量≥7GPa，0°压缩强度≥950MPa，0°压缩模量≥95GPa，90°压缩强度≥120MPa，90°压缩模量≥8GPa，0°弯曲强度≥1000MPa，0°弯曲模量≥80GPa，层间剪切强度≥63MPa，纵横剪切强度≥50MPa，纵横剪切模量≥3GPa。 | 海洋装备
205 | 汽车用碳纤维复合材料 | 树脂基体冲击韧性≥90kJ/㎡，在32J的冲击能量下，复合材料CAI和原压缩强度相比保留90%以上，复合材料层间剪切强度≥60MPa，复合材料热变形温度≥90℃。 | 汽车
206 | 高性能碳纤维增强陶瓷基摩擦材料 | 密度≤2.4g/cm3，使用温度-50℃～1650℃，抗压强度≥160MPa，抗弯强度≥120MPa，摩擦系数 0.2～0.45，摩擦系数热衰退率≤15%。 | 轨道交通、汽车、工程机械
207 | 多层结构碳纤维/玻璃纤维复合材料连续抽油杆 | 拉伸强度≥1360MPa，拉伸弹性模量≥95GPa，断裂延伸率≤2.0%，弯曲强度≥960MPa，弯曲弹性模量≥65GPa，表观水平剪切强度≥80MPa，玻璃化温度140、170、200℃，σ0.1=540MPa，循环周次≥1×107次。 | 石油化工
208 | 超高温碳/陶复合材料及制品 | 密度≥1.85g/cm³，拉伸模量≥80GPa，断裂韧性≥15MPa·m1/2，1300℃拉伸强度≥200MPa，1300℃抗弯强度≥300MPa，1300℃面内剪切强度≥100MPa，导热系数≥15W/m·K，热膨胀系数(25℃～1300℃)1.0×10 -6 ～4.5×10 -6/℃。 | 航空航天
209 | 高温炉用碳/碳复合材料 | 密度≥1.5g/cm3，抗压强度≥150MPa，抗弯强度≥100MPa，导热系数≤30W/m·K。 | 工业装备
210 | 航空制动用碳/碳复合材料 | 密度≥1.76g/cm3，抗压强度≥140MPa，抗弯强度≥120MPa。 | 航空
211 | 风电叶片用碳纤维复合材料 | 纤维体积含量68%～72%，层间剪切强度≥52MPa，0°弯曲模量≥140GPa，90°拉伸强度≥36MPa。 | 风电
212 | 连续玄武岩纤维及其复合材料 | (1)连续玄武岩纤维：耐温温度-269℃～650℃，弹性模量≥85GPa，抗拉强度≥3000MPa。 (2)耐碱玄武岩纤维：耐温温度-269℃～650℃，弹性模量≥85GPa，抗拉强度≥3000MPa，耐碱盐侵蚀后纱线拉伸断裂强度≥0.35N/tex，强度保留率＞65%。 (3)连续玄武岩纤维复合材料：密度2.6g/cm3，断裂伸长率2.9%～3.1%，拉伸强度2.5～3.8GPa，拉伸模量88GPa～105GPa，最高使用温度650℃,导热系数≤0.035W/m•K。 | 航空航天、高速公路、汽车、体育器械、船舶
213 | 高性能玄武岩纤维岩棉材料 | 燃烧性能符合GB 8624-12《建筑外墙外保温用岩棉制品》标准规定的A级要求，压缩强度≥60kPa，酸度系数≥1.8，憎水性≥98.0。 | 建筑、农业、船舶
214 | 超高分子量聚乙烯纤维及其复合材料 | 超高分子量聚乙烯纤维：（1）超高强型：断裂强度≥36cN/dtex，初始模量1300～1800 cN/dtex，断裂伸长率2～3%。 （2）耐热型：瞬间耐热温度≥180℃，强度≥30cN/dtex，初始模量≥1100cN/dtex，断裂伸长率≤3%，CV值≤3%。 （3）抗蠕变型：在70℃、300MPa应力条件下蠕变断裂时间≥900h，蠕变伸长率≤8%，强度≥30cN/dtex，初始模量≥1100cN/dtex，断裂伸长率≤3%，CV值≤3%。 超高分子量聚乙烯纤维复合材料：抗拉强度≥1100kN/m，延伸率＜3%。 | 航空航天、海洋工程、高速公路、高速铁路、桥梁
215 | 芳纶及制品 | （1）芳纶纸：灰分＜0.5%，芳纶纸击穿电压＞15kV/mm，抗张强度＞2.5kN/m，芳纶层压板击穿电压＞40kV/mm，耐热等级达到210℃，阻燃达到VTM-0或V-0级，水萃取液电导率＜5ms/m，180℃长期对硅油无污损； （2）芳纶1414（芳纶 II）纤维：纤维纤度840D和1000D：断裂强度≥22.5cN/dtex,CV≤5.0%；断裂伸长率≥3.0%，CV≤3.0%；模量95±15GPa。纤维纤度1500D和3000D：断裂强度≥18.0cN/dtex,CV≤5.0%；断裂伸长率3.5±1.0%，CV≤3.0%；模量85±15GPa。 （3）芳纶III长纤维及织物：纤维：密度1.44±0.01g/cm3，纤度6～300tex，拉伸强度≥28.5cN/dtex，弹性模量≥750cN/dtex，伸长率2.5～4.2%；平纹机织物：面密度 150\170\200\300\340g/cm2，典型织物200g/cm2经纬向强力≥10kN，典型织物 340g/cm2，经纬向强力≥17kN；UD布：硬质UD面密度140±10g/cm2，软质UD面密度235±10g/cm2。 （4）芳纶柔性织物：绳索强度≥6g/D，10%力下延伸率1%～5%。 （5）间位芳纶纤维：纤维强度≥3.5cN/dtex,纤维伸长率≥20%，纤维本质阻燃，长期使用温度200℃。 | 轨道交通、电子电力、航空航天、信息通讯、应急救援
216 | 芳纶蜂窝 | 室温下，蜂窝平面压缩强度≥1.74MPa，芯子平面剪切“L”向强度≥1.25MPa，“W”向强度≥0.70MPa。 | 航空航天、轨道交通、船舶
217 | 芳砜纶纤维（聚砜酰胺纤维） | 断裂强度3.5-5cN/dtex，断裂伸长20-30%，初始模量30-70g/d，玻璃化温度400℃，极限氧指数33，250℃下，热收缩30min＜0.5%。 | 航空航天、应急救援、安全防护、电气绝缘
218 | 聚四氟乙烯长丝纤维 | 线密度90D-1200D，断裂强度≥2.6cN/dtex，断裂伸长率4.0-12.0%，热收缩率≤3.5%，变异系数（CV）≤15%，捻度偏差±5%/m。 | 环保、汽车
219 | 高效玻纤过滤材料 | 厚度0.4±0.07mm，DOP≤0.015，纵向拉力≥1.225kN/m，纵向伸长率1.5±0.5%，横向拉力≥ 0.7KN/m，横向伸长率2±0.5%，挺度≥1200mg。 | 医疗卫生
220 | 耐用型高智能型复合土工材料 | 抗拉强度≥1000kN/m，延伸率＜13%，蠕变折减系数1.28≤RFcr≤1.3，应变监测精度≤3με，定位精度≤1m。 | 高速公路、高速铁路、桥梁、海洋工程
221 | 高模玻璃纤维 | 浸胶纱弹性模量≥90GPa，软化点温度≥900℃，膨胀系数≤5.0×10-6K-1 。 | 风电
222 | 超薄电子布 | （1）106电子布：经纬密度22×22根/cm，厚度0.033±0.01mm，单位面积质量24±1g/m2。 （2）1037电子布：经纬密度27.6×28.7根/cm，厚度0.027±0.01mm，单位面积质量23±1g/m2。 （3）超薄型电子布1067: 经纬密度27.6×27.6根/cm，厚度0.035±0.01mm，单位面积质量30.7±1g/m2。 （4）极薄型电子布1027: 经纬密度29.5×29.5根/cm，厚度0.019±0.01mm，单位面积质量20±1g/m2。 （5）极薄型电子布1017: 经纬密度 37.4×37.4根/cm，厚度0.014±0.01mm，单位面积质量12±1g/m2。 （6）1080电子布：经纬密度23.6×18.72根/cm，厚度0.048±0.01mm，单位面积质量48±1g/m2。 （7）2116电子布：经纬密度23.6×22.8根/cm，厚度0.092±0.01mm，单位面积质量105±1g/m2。 | 电子信息
223 | 电子级超细玻璃纤维纱 | 密度2.63±0.1g/cm3，软化温度860±20℃，纤维直径3.5～5μm，纤维号数1.7～11.2TEX，弹性模量70～75GPa。 | 航空航天、电子
224 | 玻璃纤维增强材料保温连接件 | 满足国家标准JG/T561-2019，拉伸强度≥1060MPa，极限载荷≥93.6kN，拉伸弹性模量≥46GPa，弯曲强度≥960MPa，弯曲弹性模量≥46GPa，层间剪切强度≥46MPa，抗拔承载力≥15.0kN。 | 建筑
225 | 快速固化连续纤维增强预浸料 | 固化时间≤6min（1mm），其中平纹玻纤织物预浸料可达0°，拉伸强度≥500MPa，拉伸模量≥20GPa，弯曲强度≥495MPa，弯曲模量≥20GPa，阻燃性能3mmV0，Tg≥110℃，冲击强度≥157.72kJ/㎡，断裂延伸率≥2%。盐雾测试，表面无腐蚀物、裂纹、气泡，拉伸强度≥450MPa，老化测试衰减＜10%。 | 汽车、船舶、电子电器、风电、轨道交通、矿山机械
226 | 长纤维增强热塑性复合材料（LFT） | （1）LFTPP30GF：拉伸强度＞95MPa,弯曲强度＞140MPa，弯曲模量＞5000MPa，缺口冲击强度＞23J/m²。 （2）LFTPP40GF：拉伸强度＞110MPa,弯曲强度＞150MPa，弯曲模量＞7000MPa，缺口冲击强度＞20J/m²。 （3）LFTPP50GF：拉伸强度＞115MPa,弯曲强度＞155MPa，弯曲模量＞9500MPa，缺口冲击强度＞20J/m²。 | 交通、建筑、航空航天、家电、海洋工程
227 | 连续纤维增强热塑性复合材（CFRTP） | 拉伸强度953MPa，拉伸模量30.5GPa，高速拉伸强度682MPa，多轴冲击强度28.35J，燃烧等级A-0mm/min。 | 交通运输装备、新能源汽车、太阳能板、风力发电叶片、5G基站
228 | PBO纤维及其复合材料 | 纤维拉伸强度≥5.5GPa，高韧型PBO纤维拉伸弹性模量≥160GPa，高模型PBO纤维拉伸弹性模量≥260 GPa，高韧型PBO纤维断裂伸长率（3.0～4.0）%，高模型PBO纤维断裂伸长率（2.0～3.0）%，热分解温度≥650℃（N2气氛），极限氧指数≥68%。 | 航空航天、安全防护、电子信息
229 | 莱赛尔短纤维 | （1）莱赛尔短纤维（常规型）：干断裂强度≥3.60cN/dtex，湿断裂强度≥3.15cN/dtex，干断裂伸长率15.0±3.5%，线密度偏差率±10.5%，长度偏差率±11%，疵点含量≤25.5mg/100g，超长纤维率≤2.1%。 （2）莱赛尔短纤维（抗菌型）：干断裂强度≥3.60cN/dtex，湿断裂强度≥3.15cN/dtex，干断裂伸长率15.0±3.5%，线密度偏差率±10.5%，长度偏差率±11%，疵点含量25.5mg/100g，超长纤维率≤2.1%，抗菌性能符合FZ/T73023-2006要求。 （3）莱赛尔短纤维（交联型）：干断裂强度≥2.80cN/dtex，湿断裂强度≥2.30cN/dtex，干断裂伸长率8.5±3.5%，线密度偏差率±10.5%，长度偏差率±11%，疵点含量25.5mg/100g， 超长纤维率≤2.1%，湿磨损次数400次。 | 纺织
230 | 环保型高性能超细纤维复合新材料 | 材料性能满足剥离强度≥5kg/3cm，常温耐折≥10万次，断裂强力（N）纵向≥450、横向≥450，撕裂强力（N）纵向≥30、横向≥30。 | 汽车、医用卫生、纺织
231 | 聚酰亚胺纤维及制品 | 纤度≥1.41g/cm3，断裂强度＞4.5cN/dtex，模量36-43cN/dtex，断裂伸长率10-30%，连续使用温度260℃，分解温度569℃，极限氧指数LOI 38%。 | 工业防护、过滤、纺织
232 | 导电复合材料 | 涂层厚度1-2μm，导电电阻＜3Ω/cm，48h盐雾测试9级，180°弯曲测试0T，3.5kg耐磨测试＞1000次，电磁屏蔽效能大于75dB。 | 电子电器、军事、储能设备
233 | 高性能氧化铝纤维 | （1）氧化铝短纤维：Al2O3含量≥72%，烧失量≤0.1%，平均直径6-7μm； （2）氧化铝连续纤维：Al2O3含量≥72%，纤维强度≥1.8GPa，平均直径≤12μm。 | 国防军工、隔热防护
234 | 柔性电致发光纤维 | 亮度≥5cd/m2，线径0.2-0.5mm，最大载荷≥5N。 | 汽车工业、建筑
235 | 大型无人机用复合材料 | 轴长大于15m，翼梁长径比大于50，两端加载变形小于0.7mm/kg。 | 航空航天
236 | 船载耐低温储罐用复合材料层压板材料 | 常温抗压强度（垂直）≥300MPa，常温抗压强度（平行）≥300MPa，-50℃抗压强度（垂直）≥340MPa，-50℃抗压强度（平行）≥340MPa，线性热膨胀系数（平行）≤10×10 -6/℃，线性热膨胀系数（垂直）≤40×10 -6/℃，吸水率≤0.5%，剪切强度（垂直）≥150MPa，剪切强度（平行）≥40MPa，弯曲强度（垂直）≥240MPa，弯曲模量（垂直）≥15GPa，抗拉强度（平行）≥400MPa，密度≤2.3g/cm3。 | 海洋装备
六 | 前沿新材料
237 | 石墨烯防腐涂料 | 耐原油120℃，60天以上，常温耐20%硫酸90天以上，常温耐20%盐酸90天以上，常温耐烧碱90天以上，常温耐土酸（15%盐酸+3%氢氟酸）60天以上。 | 石油石化、电力、海洋工程
238 | 石墨烯电发热膜 | 低工作电压（≤36V）：功率密度≤200W/m²，发热温度≤70℃或70-240℃，表面温度不均匀度≤5℃，电热辐射转换效率＞85%，低频磁场辐射＜0.3%； 高工作电压（＞36V）：功率密度≤250W/m²，表面温度不均匀度≤5℃，电热辐射转换效率≥70%，﹣5%≤功率偏差≤﹢5%。 | 医疗器械、电子、汽车、节能设备
239 | 石墨烯导电浆料 | 导电剂含量4wt%，水分含量≤1000ppm，金属杂质含量Fe≤20ppm、Co≤5ppm、Ni≤5ppm、Mn≤5ppm、Cu≤5ppm、Zn≤5ppm，30S/M≤极片电阻率≤60S/M。 | 新能源汽车
240 | 石墨烯导热膜 | 导热系数＞1500W/（m*K），密度＞1.9g/cm3，导热膜厚度20-300μm。 | 电子信息
241 | 高性能石墨烯材料 | 片径＜10μm，厚度＜5nm，Fe含量＜150ppm，铜含量＜100ppm，堆密度＜0.02g/cm3,含水率＜2%wt。 | 新能源汽车、电子
242 | 高性能氧化石墨烯材料 | C的质量分数50±3%，灰分＜1%wt，Mn含量＜50ppm，S含量＜0.5%wt，Cl含量＜0.5%wt，厚度＜3nm。 | 热管理、石油化工、电子
243 | 氧化石墨烯膏体 | 氧化石墨烯固含量＞40%，灰分＜1%，金属杂质含量＜100ppm，成膜后热扩散系数＞800 mm2/s。 | 机械、电子、航空航天、医疗
244 | 高性能硅氧碳负极材料 | 克容量≥1600mAh/g，首次效率≥85%，循环寿命≥800次。 | 新能源汽车
245 | 多层包覆型快充石墨负极材料 | 克容量≥355mAh/g，首次效率＞92%，压实密度≥1.6g/cm3，倍率充电≥4C。 | 新能源汽车